## Sheet1
附件：2
办公会议桌椅规格参数
序号 | 名称 | 参考图片 | 规格（单位：mm） | 数量 | 单位 | 备注
1 | 会议桌 |  | 5000（长）*1800（宽）*760（高） | 张 | 1 | 1、基材：采用实木颗粒板；▲实木颗粒板：符合GB/T 4897-2015《刨花板》的标准要求；含水率、静曲强度、弹性模量、内胶合强度、表面胶合强度、2h吸水厚度膨胀率、握螺钉力等理化性能均检测合格；甲醛释放量≤0.05mg/m³，苯≤2μg/m³，甲苯≤10μg/m³，二甲苯≤10μg/m³，总挥发性有机化合物（TVOC）≤100μg/m³；抑菌率（大肠杆菌、金黄色葡萄球菌等）≥90%；防霉菌等级（黄曲霉、黑曲霉等）达到0级；产烟特性等级达到S1级，烟气生成速率指数SMOGRA≤20m²/s²，烟气毒性等级达到准安全一级ZA₁； 2、饰面工艺：采用热固性树脂浸渍纸高压装饰层积板，防火、防静电、耐磨、抗紫外线，▲热固性树脂浸渍纸高压装饰层积板：规格尺寸及偏差：合格，外观质量：合格，密度：≥1.35g/cm³，表面耐磨：≥3级，耐水蒸气：光泽≥3级、其他≥4级，耐干热：光泽不低于三级、其他不低于四级，耐湿热：光泽不低于三级、其他不低于四级，耐龟裂：≥4级，耐划痕-光滑面：≥2级，耐污染-第1组、第2组：5级，耐污染-第3组：≥4级，耐光色牢度-灰色卡：≥（4-5）级，耐辐射热：≥200s，耐沸水-装饰面质量：光泽≥3级、其他≥4级，耐沸水-侧面质量：≥3级，耐沸水-质量增加率（d≥5.0mm）：CGF：≤3.0%，耐沸水-厚度增加率（d≥5.0mm）：CGF：≤6.0%，耐大球冲击-冲击高度（d≥6.0mm）：1800mm，耐大球冲击-凹痕直径：≤10mm，高温尺寸稳定性-纵向：≤0.4%，高温尺寸稳定性-横向：≤0.8%，常温尺寸稳定性-纵向：≤0.4%，常温尺寸稳定性-横向：≤0.8%，静曲强度：≥80MPa，弯曲弹性模量：≥9000MPa，甲醛释放量：≤0.050mg/m³，品质属性-挥发性有机化合物释放浓度（7d）：苯、甲苯、二甲苯、总挥发性有机化合物（TVOC）均未检出，燃烧增长速率指数FIGRA ₀.2MJ：≤120W/s，火焰横向蔓延：火焰横向蔓延未到达试样长翼边缘，600s的总放热量THR6₀₀s：≤7.5MJ，60s内焰尖高度Fs：≤150mm，燃烧滴落物：60s内无燃烧滴落物引燃滤纸现象，产烟特性等级：烟气生成速率指数SMOGRA≤30m²/s²，烟气毒性等级：达到准安全一级ZA₁； 3、封边：PVC封边材料，环保要求达到E1级环保标准；全自动机械热压进行封边处理，坚固耐用。表面光滑，无节疤、环保、防静电，▲封边条：符合QB/T 4463-2013《家具用封边条技术要求》的标准要求；耐干热性、耐磨性、耐开裂性（耐龟裂性）、耐老化性、耐冷热循环性、耐光色牢度（灰色样卡）等理化性能均检测合格；多环芳烃苯并[a]芘≤0.5mg/kg；抑菌率（大肠杆菌、金黄色葡萄球菌等）≥90%； 4、五金配件：采用优质连接件，组装后平整、整体连接紧凑、稳固、安全，▲连接件：三合一偏心连接件偏心体抗压强度：抗压强度应≥240N。三合一偏心连接件预埋螺母抗拉强度：抗拉强度应≥550N。三合一偏心连接件中连接螺杆螺纹与预埋螺母的抗拉强度：抗拉强度应≥700N。三合一偏心连接件中偏心体与连接螺杆的扭矩：12＜偏心体公称直径（mm）≤15：扭矩≥7.0N ·m。人造气氛腐蚀试验（盐雾试验）（中性盐雾（NSS）、乙酸盐雾（AASS）、铜加速乙酸盐雾（CASS））：保护评级（Re）不低于8级；外观评级（RA ）不低于8级。（10级最好，0级最差）； 5、板件厚度：台面50mm； 6、结构：配置线盒与台下过线箱体相结合，可达到隐藏式过线功能；采用PVC封边带，耐干热性、耐磨性、耐冷热循环性均符合QB/T 4463-2013《家具用封边条技术要求》的检验标准； 7、▲会议桌：主要尺寸及其偏差：合格。翘曲度：面板、正视面板件对角线长度≥1400：≤3.0mm。平整度：面板、正视面板件：≤0.20mm。邻边垂直度：面板、框架对角线长度≥1000：长度差≤3mm，面板、框架对边长度<1000：对边长度差≤2mm。底脚平稳性：≤2.0mm。外观要求-漆膜：未见缺陷。外观要求-木工要求：合格。漆膜耐液性-耐酸性：应不低于3级。漆膜耐液性-耐碱性：应不低于3级。漆膜耐湿热：应不低于3级。漆膜耐干热：应不低于3级。漆膜附着力：应不低于3级。漆膜耐冷热温差：应无鼓泡、裂缝和明显失光。漆膜耐磨性：应不低于3级。漆膜抗冲击：应不低于4级。漆膜耐黄变：达到灰度卡≥4级。桌类垂直静载荷试验（主桌面垂直静载荷、桌面持续垂直静载荷）：无损。桌类水平静载荷试验：无损。桌面垂直冲击试验：无损。桌腿跌落试验：无损。桌面水平耐久性试验：无损。桌类垂直加载稳定性试验：未倾翻。桌类垂直和水平加载稳定性试验：未倾翻。甲醛：≤0.08mg/m³。苯：≤0.06mg/m³。甲苯：≤0.15mg/m³。二甲苯（邻、间、对二甲苯之和）：≤0.20mg/m³。总挥发性有机化合物（TVOC）：≤0.50mg/m³。有害物质限量-家具中可迁移有害元素限量要求（锑（Sb）、砷（As）、钡（Ba）、镉（Cd）、铬（Cr）、铅（Pb）、汞（Hg）、硒（Se））：未检出。
2 | 椅子 |  | 660（长）*575（宽）*1005（高） | 把 | 16 | 1、面料：采用网布，无异味，染色牢度≥3级，不含可分解致癌芳香胺染料，甲醛含量≤75mg/kg；阻燃，耐磨，抗色变，▲网布：甲醛含量：≤300mg/kg，pH值：4.0～9.0，耐磨性：≥15000次，耐摩擦色牢度（干摩擦）：≥3级，可分解致癌芳香胺染料：未检出； 2、座垫：采用高密度阻燃海绵，软硬适中，回弹性好，抗疲劳能力强，▲阻燃海绵：回弹率：≥35%，抗引燃特性：未观察到试样表面或内部出现任何续燃、阴燃现象，评定该试样为阻燃Ⅰ级，通过香烟抗引燃特性试验；否则评定该试样未通过香烟抗引燃特性试验； 3、扶手：采用工程塑料扶手，耐磨，经久耐用，▲椅子扶手：塑料邻苯二甲酸酯（DBP、BBP、DEHP、DNOP、DINP、DIDP）：≤0.1%，塑料重金属（可溶性铅、可溶性镉、可溶性铬、可溶性汞）：≤60mg/kg，塑料多环芳烃（16种多环芳烃（PAH）总量、苯并［a］芘）：≤1.0mg/kg； 4、脚架：采用弓形脚架，承载力不低于150KG，▲弓形脚：电镀件：应无露底、毛刺、镀层脱落、锈蚀等，应无起泡、烧焦，无光泽（整体异色）、针孔、裂纹、斑点等。抗盐雾：直径1.5mm以下锈点≤20点/dm²,其中直径≥1.0mm锈点不超过5点（距边缘棱角2mm以内的不计）。安全性：可接触的棱角与棱倒圆半径不应小于2mm，其他所有的边应圆滑、无毛刺。人造气氛腐蚀试验（盐雾试验）（中性盐雾（NSS）、乙酸盐雾（AASS）、铜加速乙酸盐雾（CASS））：保护评级（Re）不低于8级；外观评级（RA ）不低于8级。（10级最好，0级最差）。 5、▲会议椅：甲醛释放量：≤0.120mg/m²h。TVOC：≤0.5mg/m²h。
税金（13%）
合计
说明： 1. 报价人须在报价文件中提供所投产品由国家认可的检测机构出具的合法有效检验报告的承诺函，并在中标后3日内提供原件以供核查（涉及产品包括实木颗粒板、热固性树脂浸渍纸高压装饰层积板、PVC封边条、连接件、会议桌、网布、阻燃海绵、椅子扶手、会议椅）。报告须涵盖技术参数要求中标注“▲”的重要技术参数的“检测内容”，并提供相应的扫描件。此外，若出具报告的检测机构未获得对应产品检验能力认定，或报告明确指出不具备社会证明效力，则该报告无效。 2. 报价人应承诺报价文件提交的检验检测报告证明材料符合《检验检测机构监督管理办法》和《检验检测机构资质认定管理办法》的相关规定，经过真实检验检测，具备第三方证明作用。出具报告的第三方检测机构须依法获得有效的国家认可资质，并具备本项目采购产品的检验检测能力范围认定。若检验检测报告涉嫌虚假不实或采购人需查证时，报价人应自愿在规定期限内提交包括但不限于检测机构许可资质、检验能力范围认定清单、检验检测报告原件、送检票证等能够证明检测报告合法真实有效的佐证材料。经查证为虚假报告或报价人有违以上承诺内容的，将承担提供虚假报告谋取中标资格以及给采购人造成损失的赔偿责任等法律不利后果。 3. 报价人应承诺所投产品原材料及成品完全满足强制性国家标准要求。 4. 中标供应商在项目实施周期中的生产、运输、装卸、安装、人员等安全责任均由报价人自行承担。 5. 采购人有权对该批次产品部分原材料进行抽检送检，并对交付的产品抽样进行型式检验。若抽检送检的检验检测结果与投标文件中响应一致且型式检验检测结果合格，检测费用由采购人承担；若抽检送检的检验检测结果与招标文件要求或投标文件中响应不一致（以最优的为准）或型式检验检测结果不合格，检测费用由中标人承担。采购人有权对相应产品提出更换（更换时间纳入交货时间），更换后仍不符合相关要求的，采购人有权解除采购合同，并追究中标人的违约责任。 6.所有报价均用人民币表示，该费用为固定单价包干费用，包括但不限于材料费、安装费、调试费、运输费、装卸费、交通费、差旅费、税费、利润等为完成本项目采购的所有费用。 注意：以上第1至6项为实质性要求，需单独提供承诺书，不满足则视为无效报价处理。